## 土建及装饰主要材料参考品牌
土建及装饰工程主要材料参考品牌
序号 | 材料名称 | 参考品牌1 | 参考品牌2 | 参考品牌3 | 要 求
1 | PVC地胶 | 阿姆斯壮 | 法国洁福 | 德国柯诺 | 同质透心，防火A级， 耐火极限2.15h，防滑等级R9，耐磨等级T级，残留凹陷度0.03毫米，抗菌防霉防渗色,配铝合金上墙衬板
2 | 地砖、墙砖 | 马可波罗 | 蒙娜丽莎 | 诺贝尔 | 优等品、甲醛释放量符合国家标准
3 | 天然石材 | 广东新豪峻石材 | 云浮威洋石材 | 泉州拓美石材 | 一级品，体积密度 ≥2.56g/ m³；吸水率 ≤0.60%；干燥压缩强度≥100.0MPa；弯曲强度≥14.1～14.4 MPa；放射性内照射指数0.2，外照射指数1.2
4 | 人造石 | 杜邦蒙特利 | 三星乐天Staron | LG | 一级品，体积密度 ≥2.56g/ m³；吸水率 ≤0.60%；干燥压缩强度≥100.0MPa；弯曲强度≥14.1～14.4 MPa；放射性内照射指数0.2，外照射指数1.2
5 | 金磨石 | 典跃 | 科兰 | 雅谷 | 相对密度2100kg/ m³；抗压强度(Mpa) >100；抗弯强度(Mpa) >30；表面硬度(HS) >35；表面光泽度（度）>80-100；吸水率（%）<0.1；性膨胀系数（X100-6）2-3一级品
6 | 医疗板（抗倍特板） | 富美家 Formica | 佳丽福 | 海德林钠 | B1级防火材料；三聚氰胺浸渍保护层，装饰纸，无机芯材；绿色环保，甲醛释放量≤E1级；
7 | 卫生间隔断（抗倍特板） | 富美家 Formica | 佳丽福 | 海德林钠 | 绿色环保，甲醛释放量≤E1级
8 | 1.0mm厚铝扣板（含龙骨） | 欧陆 | 乐思龙 | 法狮龙 | 静电聚酯粉末喷涂烤漆，膜厚达到60~80um，进口粉末喷涂，基材耐火等级达到A级，100%防潮，耐冲击
10 | 1.0mm厚烤漆钢板/覆膜钢板/1.2mm不锈钢板 | 联众 | 万事泰 | 太钢 | 防火等级A级、国标产品
13 | 防火板 | 富美家 Formica | HOPEWELL雅美家 | 瑞欣 | 难燃、防火等级A级、国标产品、绿色环保，甲醛释放量≤E1级
15 | 石膏板 | 广州龙牌 | 可耐福 | 杰森 | 防潮、国标产品
16 | 铝塑板 | 欧陆 | 乐思龙 | 法狮龙 | 耐火等级达到A级
18 | 轻质墙板 | 益群板业 | 明波 | 柏安 | 防火等级A级、国标产品
20 | 乳胶漆 | 广州立邦涂料 | 多乐士 | 芬琳 | 环保无味无甲醛
21 | 环氧地坪漆 | Fosroc富斯乐 | Supe秀珀 | BASF巴斯夫 | 环保无味无甲醛
22 | 成品钢制门 | 霍曼 | 史丹利 | 马斯德克 | 防火等级A级、国标产品
24 | 防火门 | 广州市白云南粤防火门 | 重庆麦森门业“美心”牌 | 蓝盾 | 防火等级A级、国标产品
27 | 不锈钢防火电动卷帘 | 广州市白云南粤防火门 | 重庆麦森门业“美心”牌 | 蓝盾 | 防火等级A级、国标产品
28 | 钢化玻璃、夹丝玻璃、防火玻璃 | 台玻 | 中国南玻 | 洛阳玻璃 | 防火等级A级、国标产品
29 | 窗帘 | 亨特 | 名成 | 东装 | 绿色环保，甲醛释放量符合国家标准
30 | 闭门器、门锁等五金 | GMT | ROTO诺托 | 雅洁 | 国标产品
31 | 扶手 | 蓝品盾 | 阿姆斯壮 | 科菲 | 国标产品
32 | ＧＲＧ板及ＧＲＧ复合板 | 五羊美特 | 恒烁 | 美穗 | 国标产品
33 | 覆膜金属复合板 | 标榜 | 佳丽福 | 博思格
| 水泥 | 石井
| 铝合金（门窗） | 凤铝 | 广铝
| 铝方通 | 珩富睿 | BUIMA | 雍科UMT
| 彩钢板（玻美） | 汇隽 | 广州倍安捷 | 广东鑫邦
| 轻钢龙骨 | 佛山新景 | 北龙筑根 | 东晨华美
34 | 砂、石、水泥、砼、其他玻璃等 | 广州地区建设工程常用材料信息指导价 |  |  | 国标产品